## Sheet1
附件1：
2025年工业产品质量安全“你点我检”结果统计表
序号 | 受检单位名称 | 标称生产（销售）单位名称 | 产品名称 | 规格型号 | 生产日期/批号 | 检验单位 | 抽样区域 | 检验项目标准及实测值 |  |  |  | 备注
[8 empty] | 项目名称 | 标准值 | 实测值 | 单项判定
1 | 广元市利州区大光明光学眼镜行 | 广元市利州区大光明光学眼镜行 | 定配近视眼镜 | R：-3.75DS，L：-3.25DS，PD=64mm | 2025-11-17 | 广元产品质量监督检验所 | 利州区 | 球镜顶焦度偏差LD | -3.25±0.12 | -3.28 | 符合
[8 empty] | 球镜顶焦度偏差RD | -3.75±0.12 | -3.78 | 符合
[8 empty] | 光学中心水平距离偏差mm | 64.0±3.0 | 64 | 符合
[8 empty] | 光学中心单侧水平偏差左mm | ≤1.5 | 0.4 | 符合
[8 empty] | 光学中心单侧水平偏差右mm | ≤1.5 | 0.5 | 符合
[8 empty] | 装配质量两镜片材料色泽 | 应基本一致 | 两镜片材料色泽一致 | 符合
[8 empty] | 装配质量金属框架眼镜锁接管的间隙 | ≤0.5mm | 0.1 | 符合
[8 empty] | 装配质量镜片与镜圈几何形状 | 镜应基本相似且左右对齐，装配后无明显缝隙 | 镜片与镜圈几何相似，左右对齐，装配后无缝隙 | 符合
[8 empty] | 装配质量整形要求 | 左、右两镜面保持相对平整，托叶应对称 | 左右两镜面能保持平整，托叶对称 | 符合
[8 empty] | 装配质量外观 | 应无崩边、钳痕、镀(涂)层剥落及明显擦痕、零件缺损等疵病 | 无崩边、无钳痕、镀层无剥落、零件无缺损 | 符合
[8 empty] | 镜片材料和表面质量 | 在以基准点为中心，直径为30 mm的区域内，及对于子镜片尺寸小于30 mm的全部子镜片区域内，镜片的表面或内部都不应出现可能有害视觉的各类疵病。若子镜片的直径大于30 mm,鉴别区域仍为以近用基准点为中心，直径为30 mm的区域。在此鉴别区域之外，可允许孤立、微小的内在或表面缺陷。 | 符合标准要求 | 符合
2 | 广元市利州区佳明纸业经营部 | 广元市利州区佳明纸业经营部 | 宝兔卷纸10卷 | 105mm×105mm×375节×3层 | 2025-10-26 | 广元产品质量监督检验所 | 利州区 | D65亮度% | ≤90.0 | 76.5 | 符合
[8 empty] | 抗张指数纵向N·m/g | ≥2.30 | 5.36 | 符合
[8 empty] | 抗张指数横向N·m/g | ≥1.30 | 2.46 | 符合
[8 empty] | 横向吸液高度mm/100s | ≥20 | 78 | 符合
[8 empty] | 柔软度mN | ≤450 | 224 | 符合
[8 empty] | 可迁移性荧光物质 | 无 | 无 | 符合
[8 empty] | 球形耐破度N | ≥1.50 | 3.02 | 符合
[8 empty] | 微生物细菌菌落总数CFU/g | ≤200 | 1.5 | 符合
[8 empty] | 微生物大肠杆菌 | 不得检出 | 未检出 | 符合
[8 empty] | 微生物金黄色葡萄球菌 | 不得检出 | 未检出 | 符合
[8 empty] | 微生物溶血性链球菌 | 不得检出 | 未检出 | 符合
3 | 利州区英凯文具经营部（智博书店） | 广元市宏涛印刷有限责任公司 | 作文本 | ZW-16K | 2024-06-01 | 广元产品质量监督检验所 | 利州区 | 纸张定量封面、封底g/m² | ≥80.0 | 80.5 | 符合
[8 empty] | 纸张定量内芯g/m² | ≥55.0 | 64.4 | 符合
[8 empty] | 破页张数 | ≤10mm，每本不超过1页 | 无破页 | 符合
[8 empty] | 白页 | 不可有 | 未检出 | 符合
[8 empty] | 印划线（印刷线两面对线偏差） | 两面对线误差≤1.0 | 0.3 | 符合
[8 empty] | 脏迹 | 10mm²~20mm²,每本不超过2页 | 无脏迹 | 符合
[8 empty] | 断线 | 断线距离10mm~20mm每本不超过2页 | 无断线 | 符合
[8 empty] | 偏斜mm | ±2.0 | +0.7 | 符合
[8 empty] | 危险锐利尖端 | 课业簿册采用金属装订方式的铁订本，线圈本，铁钉和线圈末端不应外翘，轻触无突出感 | 装订后锐利尖端处无外翘，轻触无突出感 | 符合
4 | 沃尔玛（四川）百货有限公司广元东苑路分店 | 恒安（四川）生活用品有限公司 | 七度空间少女卫生巾 | 245mm | 2025-09-09 | 广元产品质量监督检验所 | 利州区 | 细菌菌落总数cfu/g | ≦200 | 35 | 符合 | 现场点选
[8 empty] | 大肠菌群 | 不得检出 | 未检出 | 符合
[8 empty] | 绿脓杆菌 | 不得检出 | 未检出 | 符合
[8 empty] | 金黄色葡萄球菌 | 不得检出 | 未检出 | 符合
[8 empty] | 溶血性链球菌 | 不得检出 | 未检出 | 符合
[8 empty] | 真菌菌落总数cfu/g | ≦100 | 未检出 | 符合
5 | 四川浙明眼镜有限公司 | 四川浙明眼镜有限公司 | 定配近视眼镜 | R：-2.00，L：-2.00-0.50，PD＝64 | 2025-11-06 | 广元产品质量监督检验所 | 旺苍县 | 球镜顶焦度偏差LD | -2.00±0.12 | -2.02 | 符合
[8 empty] | 球镜顶焦度偏差RD | -2.00±0.12 | -1.98 | 符合
[8 empty] | 光学中心水平距离偏差mm | 64.0±4.0 | 64.5 | 符合
[8 empty] | 光学中心单侧水平偏差左mm | ≤2.0 | 0.7 | 符合
[8 empty] | 光学中心单侧水平偏差右mm | ≤2.0 | 0.6 | 符合
[8 empty] | 装配质量两镜片材料色泽 | 应基本一致 | 两镜片材料色泽一致 | 符合
[8 empty] | 装配质量金属框架眼镜锁接管的间隙 | ≤0.5mm | 0.1 | 符合
[8 empty] | 装配质量镜片与镜圈几何形状 | 镜应基本相似且左右对齐，装配后无明显缝隙 | 镜片与镜圈几何形状相似，左右对齐，装配后无缝隙 | 符合
[8 empty] | 装配质量整形要求 | 左、右两镜面保持相对平整，托叶应对称 | 左右两镜面能保持平整，托叶对称 | 符合
[8 empty] | 装配质量外观 | 应无崩边、钳痕、镀(涂)层剥落及明显擦痕、零件缺损等疵病 | 无崩边、无钳痕、镀层无剥落、零件缺损 | 符合
[8 empty] | 镜片材料和表面质量 | 在以基准点为中心，直径为30 mm的区域内，及对于子镜片尺寸小于30 mm的全部子镜片区域内，镜片的表面或内部都不应出现可能有害视觉的各类疵病。若子镜片的直径大于30 mm,鉴别区域仍为以近用基准点为中心，直径为30 mm的区域。在此鉴别区域之外，可允许孤立、微小的内在或表面缺陷。 | 符合标准要求 | 符合
6 | 旺苍县金鑫五交化经营部 | 成都营门电缆有限责任公司 | 聚氯乙烯绝缘阻燃电线电缆 | ZA-60227 IEC 01(BV)，1×1.5m㎡ | 2025-09-13 | 广元产品质量监督检验所 | 旺苍县 | 绝缘平均厚度mm | ≥0.7 | 0.8 | 符合
[8 empty] | 绝缘最薄处厚度mm | ≥0.53 | 0.75 | 符合
[8 empty] | 导体电阻Ω/km | ≤12.1 | 11.9 | 符合
7 | 旺苍县阳光伍加壹超市 | 广元辉煌科技有限公司 | 鑫奥盛贰号纸碗 | 630ml | 2025-07-01 | 广元产品质量监督检验所 | 旺苍县 | 渗漏性能 | 其底部和侧面均不应漏水（液）、渗水(液) | 无渗漏 | 符合
[8 empty] | 抗压强度N | ≥100 | 220 | 符合
[8 empty] | 荧光性物质 | 阴性 | 阴性 | 符合
8 | 旺苍县阳光伍加壹超市 | 脱普日用化学品（中国）有限公司 | 妙洁抽绳束口垃圾袋 | 45cm×45cm | 2025-05-25 | 广元产品质量监督检验所 | 旺苍县 | 厚度极限偏差mm | ±0.005 | +0.001 | 符合
[8 empty] | 厚度平均偏差% | ±15 | +10 | 符合
[8 empty] | 感官异嗅 | 塑料垃圾袋不应有明显异嗅。 | 无异嗅 | 符合
[8 empty] | 感官外观 | 袋膜应均匀、平整,不应存在有碍使用的气泡、穿孔。不应存在有碍使用的鱼眼僵块、丝纹、挂料线等瑕疵。 | 袋均匀、平整,不存在有碍使用的气泡、穿孔。不存在有碍使用的鱼眼僵块、丝纹、挂料线等瑕疵 | 符合
[8 empty] | 抗渗漏性能 | 试样五个样品，五个样品均不应漏水。 | 五个样品均不漏水 | 符合
[8 empty] | 提吊试验 | 10个垃圾袋样品试验后，不破裂样品数大于等于9个。 | 10个样品均未破裂 | 符合
9 | 广元市利州区新佰佳超市河西店（个体工商户） | 维达纸业（四川）有限公司 | 维达卫生纸 | 138mm×104mm/节（四层），10卷，108克/卷 | 2024-03-19/20240319 808 | 广元产品质量监督检验所 | 利州区 | D65亮度/% | ≤90.0 | 71.2 | 符合
[8 empty] | 抗张指数纵向N·m/g | ≥4.50 | 7.56 | 符合
[8 empty] | 抗张指数横向N·m/g | ≥2.00 | 4.22 | 符合
[8 empty] | 横向吸液高度mm/100s | ≥20 | 84 | 符合
[8 empty] | 柔软度mN | ≤200 | 159 | 符合
[8 empty] | 可迁移性荧光物质 | 无 | 无 | 符合
[8 empty] | 球形耐破度N | ≥1.50 | 3.81 | 符合
[8 empty] | 微生物细菌菌落总数CFU/g | ≤200 | 未检出 | 符合
[8 empty] | 微生物大肠杆菌 | 不得检出 | 未检出 | 符合
[8 empty] | 微生物金黄色葡萄球菌 | 不得检出 | 未检出 | 符合
[8 empty] | 微生物溶血性链球菌 | 不得检出 | 未检出 | 符合
10 | 广元市利州区新佰佳超市河西店（个体工商户） | 四川纯竹工坊新材料有限公司 | 纯竹工坊超柔棉感面巾纸 | 153mmX175mm/张 五层 300张/包 8包/提 | 2025-01-08/202501086A3F | 广元产品质量监督检验所 | 利州区 | 可迁移性荧光物质 | 无 | 无 | 符合
[8 empty] | 灰分% | ≤1.0 | 0.88 | 符合
[8 empty] | 横向抗张强度N/m | ≥70.0 | 119.1 | 符合
[8 empty] | 纵向湿抗张强度N/m | ≥30.0 | 37 | 符合
[8 empty] | 柔软度mN | ≤280 | 227 | 符合
[8 empty] | 甲醛含量mg/kg | ≦20 | / | 符合
[8 empty] | 卫生指标细菌菌落总数cfu/g | ≦200 | 1 | 符合
[8 empty] | 卫生指标大肠菌群 | 不得检出 | 未检出 | 符合
[8 empty] | 卫生指标金黄色葡萄球菌 | 不得检出 | 未检出 | 符合
[8 empty] | 卫生指标溶血性链球菌 | 不得检出 | 未检出 | 符合
[8 empty] | 卫生指标真菌菌落总数cfu/g | ≦100 | 未检出 | 符合
[8 empty] | 卫生指标绿脓杆菌（铜绿假单胞菌） | 不得检出 | 未检出 | 符合
11 | 朝天区羊木镇优佳惠生活超市（个体工商户） | 尤妮佳生活用品（天津）有限公司 | 苏菲裸感日用卫生巾 | 25cm | 2025-03-05/20250305 D2103 01:16 | 广元产品质量监督检验所 | 朝天区 | 细菌菌落总数cfu/g | ≦200 | 55 | 符合
[8 empty] | 大肠菌群 | 不得检出 | 未检出 | 符合
[8 empty] | 绿脓杆菌 | 不得检出 | 未检出 | 符合
[8 empty] | 金黄色葡萄球菌 | 不得检出 | 未检出 | 符合
[8 empty] | 溶血性链球菌 | 不得检出 | 未检出 | 符合
[8 empty] | 真菌菌落总数cfu/g | ≦100 | 未检出 | 符合
12 | 剑阁优选易购商贸有限公司 | 安庆市远卓塑业有限公司 | 塑料购物袋 | 550mm×（370mm+70mm)×0.025mm,7.5kg | 2025年9月18日(购进日期) | 广元产品质量监督检验所 | 剑阁县 | 环保要求公称厚度mm | ≥0.030 | 0.03 | 符合
[8 empty] | 环保要求最小厚度mm | ≥0.025 | 0.029 | 符合
[8 empty] | 提吊试验 | 三个袋均无破裂、断裂 | 无破裂 | 符合
[8 empty] | 跌落试验 | 三个袋均无破裂 | 无破裂 | 符合
[8 empty] | 漏水性 | 三个袋均不滴水 | 不滴水 | 符合
[8 empty] | 封合强度N/15mm | ≥8 | 11 | 符合
[8 empty] | 环保要求 | 塑料购物袋不应带有本体外的附件如挂耳等。 | 无本体外的附件 | 符合
13 | 剑阁优选易购商贸有限公司 | 中顺洁柔（四川）纸业有限公司 | 洁柔牌纸面巾（Face黑软抽） | 195mm×155mm/张（3层），6包/提 | 2025-07-02/SC20250702 B31 | 广元产品质量监督检验所 | 剑阁县 | 可迁移性荧光物质 | 无 | 无 | 符合
[8 empty] | 灰分% | ≤1.0 | 0.6 | 符合
[8 empty] | 横向抗张强度N/m | ≥70.0 | 138.3 | 符合
[8 empty] | 纵向湿抗张强度N/m | ≥30.0 | 48.2 | 符合
[8 empty] | 柔软度mN | ≤280 | 218 | 符合
[8 empty] | 甲醛含量mg/kg | ≦20 | / | 符合
[8 empty] | 卫生指标细菌菌落总数cfu/g | ≦200 | 1.2 | 符合
[8 empty] | 卫生指标大肠菌群 | 不得检出 | 未检出 | 符合
[8 empty] | 卫生指标金黄色葡萄球菌 | 不得检出 | 未检出 | 符合
[8 empty] | 卫生指标溶血性链球菌 | 不得检出 | 未检出 | 符合
[8 empty] | 卫生指标真菌菌落总数cfu/g | ≦100 | 未检出 | 符合
[8 empty] | 卫生指标绿脓杆菌（铜绿假单胞菌） | 不得检出 | 未检出 | 符合
14 | 剑阁县华晟泰商贸有限公司金门分店 | 成都市瑜都塑料制品有限责任公司 | 塑料垃圾袋 | 340×(360+50)mm | / | 广元产品质量监督检验所 | 剑阁县 | 厚度极限偏差mm | ±0.005 | -0.002 | 符合
[8 empty] | 厚度平均偏差% | ±15 | -2 | 符合
[8 empty] | 感官异嗅 | 塑料垃圾袋不应有明显异嗅。 | 无异嗅 | 符合
[8 empty] | 感官外观 | 袋膜应均匀、平整,不应存在有碍使用的气泡、穿孔。不应存在有碍使用的鱼眼僵块、丝纹、挂料线等瑕疵。 | 袋均匀、平整无碍使用的气泡、穿孔。无使用的鱼眼僵块、丝纹、挂料线等瑕疵 | 符合
[8 empty] | 抗渗漏性能 | 试样五个样品，五个样品均不应漏水。 | 五个样品均未漏水 | 符合
[8 empty] | 提吊试验 | 10个垃圾袋样品试验后，不破裂样品数大于等于9个。 | 10个样品均未破裂 | 符合
15 | 剑阁县华晟泰商贸有限公司金门分店 | 武汉玛丽文化用品有限公司 | 英语本 | 260×187mm，页数:14张，含封面页数:16张 | / | 广元产品质量监督检验所 | 剑阁县 | 封面定量g/m² | ≧100.0 | 110.2 | 符合
[8 empty] | 封底定量g/m² | ≧100.0 | 110.4 | 符合
[8 empty] | 内芯定量g/m² | ≧65.0 | 66.2 | 符合
[8 empty] | 白页 | 不应有 | 未检出 | 符合
[8 empty] | 破页张数破损长度≦10mm | 每本不应超过1张 | 未检出 | 符合
[8 empty] | 破页张数破损长度﹥10mm | 不应有 | 未检出 | 符合
[8 empty] | 脏迹长度﹤10mm | 每本不应超过2张 | 无脏迹 | 符合
[8 empty] | 脏迹长度10mm～20mm | 每本不应超过1张 | 无脏迹 | 符合
[8 empty] | 脏迹长度﹥20mm | 不应有 | 无脏迹 | 符合
[8 empty] | 断线﹤10mm | 每本不应超过2张 | 未检出 | 符合
[8 empty] | 断线≧10mm～20mm | 每本不应超过1张 | 未检出 | 符合
[8 empty] | 断线﹥20mm | 不应有 | 未检出 | 符合
[8 empty] | 印刷线两面对线偏差mm | ≦1.0 | 0.3 | 符合
[8 empty] | 偏斜mm | ≦2.0 | 0.8 | 符合
[8 empty] | 安全（危险锐利尖端） | 铁钉本装订后的危险锐利尖端不应外翘 | 装订后锐利尖端无外翘 | 符合
[8 empty] | 安全（危险锐利尖端） | 单线圈本的线圈末端应向圈内折弯，不应超出线圈外径 | / | 符合
16 | 青川县精益眼镜行 | 丹阳市开发区百年红眼镜厂 | 老视成镜 | R:+2.00;L:+2.00;PD=65mm | 2023-09-18 | 广元产品质量监督检验所 | 青川县 | 球镜顶焦度偏差LD | +2.00±0.12 | +2.00 | 符合
[8 empty] | 球镜顶焦度偏差RD | +2.00±0.12 | +2.05 | 符合
[8 empty] | 柱镜顶焦度偏差LD | / | / | 符合
[8 empty] | 柱镜顶焦度偏差RD | / | / | 符合
[8 empty] | 柱镜轴位方向偏差L° | / | / | 符合
[8 empty] | 柱镜轴位方向偏差R° | / | / | 符合
[8 empty] | 光学中心水平距离偏差mm | 65.0±2.0 | 65 | 符合
[8 empty] | 光学中心单侧水平偏差左mm | ±1.0 | +0.3 | 符合
[8 empty] | 光学中心单侧水平偏差右mm | ±1.0 | +0.4 | 符合
[8 empty] | 光学中心垂直互差左mm | ≤1.0 | 0.42 | 符合
[8 empty] | 光学中心垂直互差右mm | ≤1.0 | 0.44 | 符合
[8 empty] | 柱镜轴位方向偏差° | / | / | 符合
[8 empty] | 装配质量两镜片材料色泽 | 应基本一致 | 两镜片材料色泽一致 | 符合
[8 empty] | 装配质量金属框架眼镜锁接管的间隙 | ≤0.5mm | 0.1 | 符合
[8 empty] | 装配质量镜片与镜圈几何形状 | 镜应基本相似且左右对齐，装配后无明显缝隙 | 镜片与镜圈几何形状相似，左右对齐，装配后无缝隙 | 符合
[8 empty] | 装配质量整形要求 | 左、右两镜面保持相对平整，托叶应对称 | 左右两镜面能保持平整，托叶对称 | 符合
[8 empty] | 装配质量外观 | 应无崩边、钳痕、镀(涂)层剥落及明显擦痕、零件缺损等疵病 | 无崩边、无钳痕、镀层无剥落、零件无缺损 | 符合
[8 empty] | 标志 | 应标明产品名称、生产厂厂名、厂址;产品所执行的标准及产品质量检验合格证明、出厂日期或生产批号 | 符合标准要求 | 符合
[8 empty] | 标志 | 定配眼镜应标明 顶焦度值、轴位、瞳距等处方参数 | / | 符合
[8 empty] | 标志 | 老视成镜每副应标明型号、顶焦度、光学中心水平距离等 | 符合标准要求 | 符合
17 | 罗国友 | 璐宁线缆有限公司 | 一般用逢铜芯硬导体聚氯乙烯绝缘阻燃电线 | ZC-BV，1.5m㎡，450/750V，C类 | 2025-04-13 | 广元产品质量监督检验所 | 青川县 | 绝缘平均厚度mm | ≥0.7 | 0.8 | 符合
[8 empty] | 绝缘最薄处厚度mm | ≥0.53 | 0.74 | 符合
[8 empty] | 导体电阻Ω/km | ≤12.1 | 11.9 | 符合
18 | 青川锦尚商贸有限公司 | 广汉联益塑料包装有限公司 | 塑料购物袋 | 400×（240+120)mm | 2025年1月21日（购进日期）) | 广元产品质量监督检验所 | 青川县 | 环保要求公称厚度mm | ≥0.030 | 0.011 | 不符合
[8 empty] | 环保要求最小厚度mm | ≥0.025 | 0.01 | 不符合
[8 empty] | 提吊试验 | 三个袋均无破裂、断裂 | 无破裂 | 符合
[8 empty] | 跌落试验 | 三个袋均无破裂 | 无破裂 | 符合
[8 empty] | 漏水性 | 三个袋均不滴水 | 不滴水 | 符合
[8 empty] | 封合强度N/15mm | ≥8 | 9 | 符合
[8 empty] | 环保要求 | 塑料购物袋不应带有本体外的附件如挂耳等。 | 无本体外的附件 | 符合
19 | 苍溪宝信眼镜零售有限责任公司 | 丹阳市开发区舒亮眼镜厂 | 老视镜 | 型号：SS303;R:+1.50;L+1.50;PD:62mm | 2024-07-15 | 广元产品质量监督检验所 | 苍溪县 | 球镜顶焦度偏差LD | +1.50±0.12 | +1.52 | 符合
[8 empty] | 球镜顶焦度偏差RD | +1.50±0.12 | +1.50 | 符合
[8 empty] | 柱镜顶焦度偏差LD | / | / | 符合
[8 empty] | 柱镜顶焦度偏差RD | / | / | 符合
[8 empty] | 柱镜轴位方向偏差L° | / | / | 符合
[8 empty] | 柱镜轴位方向偏差R° | / | / | 符合
[8 empty] | 光学中心水平距离偏差mm | 62.0±2.0 | 62 | 符合
[8 empty] | 光学中心单侧水平偏差左mm | ±1.0 | +0.4 | 符合
[8 empty] | 光学中心单侧水平偏差右mm | ±1.0 | +0.4 | 符合
[8 empty] | 光学中心垂直互差左mm | ≤1.0 | 0.35 | 符合
[8 empty] | 光学中心垂直互差右mm | ≤1.0 | 0.37 | 符合
[8 empty] | 柱镜轴位方向偏差° | / | / | 符合
[8 empty] | 装配质量两镜片材料色泽 | 应基本一致 | 两镜片材料色泽一致 | 符合
[8 empty] | 装配质量金属框架眼镜锁接管的间隙 | ≤0.5mm | 0.1 | 符合
[8 empty] | 装配质量镜片与镜圈几何形状 | 镜应基本相似且左右对齐，装配后无明显缝隙 | 镜片与镜圈几何形状相似，左右对齐，装配后无缝隙 | 符合
[8 empty] | 装配质量整形要求 | 左、右两镜面保持相对平整，托叶应对称 | 左右两镜面能保持平整，托叶对称 | 符合
[8 empty] | 装配质量外观 | 应无崩边、钳痕、镀(涂)层剥落及明显擦痕、零件缺损等疵病 | 无崩边、无钳痕、镀层无剥落、零件无缺损 | 符合
[8 empty] | 标志 | 应标明产品名称、生产厂厂名、厂址;产品所执行的标准及产品质量检验合格证明、出厂日期或生产批号 | 符合标准要求 | 符合
[8 empty] | 标志 | 定配眼镜应标明 顶焦度值、轴位、瞳距等处方参数 | / | 符合
[8 empty] | 标志 | 老视成镜每副应标明型号、顶焦度、光学中心水平距离等 | 符合标准要求 | 符合
20 | 苍溪县世纪华联购物中心有限公司 | 四川羽展包装制品有限公司 | 新振兴中号富碗 | 650ml | 2024-10-15 | 广元产品质量监督检验所 | 苍溪县 | 渗漏性能 | 其底部和侧面均不应漏水（液）、渗水(液) | 无渗漏 | 符合
[8 empty] | 抗压强度N | ≥100 | 210 | 符合
[8 empty] | 荧光性物质 | 阴性 | 阴性 | 符合
21 | 苍溪县世纪华联购物中心有限公司 | 四川立白实业有限公司 | 立白新金桔洗洁精 | 4.5千克/桶 | 2025-04-13/20280320MZ041301 | 广元产品质量监督检验所 | 苍溪县 | 总有效物含量% | ≥15 | 15.29 | 符合
[8 empty] | pH | 4.0-10.5 | 8.1 | 符合
[8 empty] | 甲醛% | ≤0.05 | 未检出（3ug/g） | 符合
[8 empty] | 总砷（以As计）mg/kg | ≤3.0 | 未检出 | 符合
[8 empty] | 重金属（以Pb计）mg/kg | ≤30 | 未检出 | 符合
[8 empty] | 菌落总数CFU/g | ≤1000 | <10 | 符合
[8 empty] | 大肠菌群CFU/g | ≤30 | <10 | 符合
22 | 中国石油天然气股份有限公司四川广元销售分公司大巴口加油站 | 中国石油天然气股份有限公司四川广元销售分公司广元油库 | 车用汽油 | 95号国VIB | 2025-10-26（购进日期） | 广元产品质量监督检验所 | 朝天区 | 研究法辛烷值RON | ≥95 | 95.7 | 符合
[8 empty] | 密度（20℃）kg/m³ | 720~775 | 748 | 符合
[8 empty] | 铅含量/g/L | ≤0.005 | 未检出 | 符合
[8 empty] | 馏程10%蒸发温度℃ | ≤70 | 53.5 | 符合
[8 empty] | 馏程50%蒸发温度℃ | ≤110 | 96.5 | 符合
[8 empty] | 馏程90%蒸发温度℃ | ≤190 | 150.5 | 符合
[8 empty] | 馏程终馏点℃ | ≤205 | 183 | 符合
[8 empty] | 馏程残留量（体积分数）% | ≤2 | 1 | 符合
[8 empty] | 胶质含量未洗胶质含量mg/100mL | ≤30 | ＜0.5 | 符合
[8 empty] | 胶质含量溶剂洗胶质含量mg/100mL | ≤5 | ＜0.5 | 符合
[8 empty] | 硫含量/mg/kg | ≤10 | 2.45 | 符合
[8 empty] | 苯含量（体积分数）/% | ≤0.8 | 0.76 | 符合
[8 empty] | 芳烃含量（体积分数）% | ≤35 | 15.5 | 符合
[8 empty] | 烯烃含量（体积分数）% | ≤15 | 7.7 | 符合
[8 empty] | 氧含量（质量分数）% | ≤2.7 | 1.73 | 符合
[8 empty] | 甲醇含量（质量分数）% | ≤0.3 | 0.004 | 符合
[8 empty] | 锰含量g/L | ≤0.002 | 未检出 | 符合
[8 empty] | 铁含量g/L | ≤0.01 | 未检出 | 符合
23 | 中石化巴中石化销售有限公司广元昭化区泰和加油站 | 中国石油天然气股份有限公司四川巴中销售分公司乐坝油库 | 车用柴油 | 0号 | 2025-09-29（购进日期） | 广元产品质量监督检验所 | 昭化区 | 硫含量/mg/kg | ≤10 | 2.97 | 符合
[8 empty] | 凝点/℃ | ≤0 | -11 | 符合
[8 empty] | 冷滤点/℃ | ≤4 | -5 | 符合
[8 empty] | 闪点（闭口）/℃ | ≥60 | 79.5 | 符合
[8 empty] | 十六烷指数 | ≥46 | 50.4 | 符合
[8 empty] | 馏程50%回收温度℃ | ≤300 | 266.5 | 符合
[8 empty] | 馏程90%回收温度℃ | ≤355 | 344.5 | 符合
[8 empty] | 馏程95%回收温度℃ | ≤365 | 359 | 符合
[8 empty] | 密度（20℃）/kg/m³ | 810~845 | 837 | 符合
24 | 朝天区羊木镇陈学连农资经营店 | 台沃科技集团股份有限公司 | 复合肥料 | 25kg/袋 | 2025-10-25/20251025101 | 广元产品质量监督检验所 | 朝天区 | 总氮% | ≥23（-1.5） | 23.35 | 符合
[8 empty] | 有效磷含量% | ≥ 11（-1.5） | 11.1 | 符合
[8 empty] | 钾含量% | ≥ 6（-1.5） | 6.2 | 符合
[8 empty] | 总养分% | ≥ 40 | 40.65 | 符合
[8 empty] | 粒度（1.00~4.75mm或3.35~5.60mm）% | ≥90 | 95.7 | 符合
[8 empty] | 肥料标识 | 养分含量、名称中的禁用语、添加物、添加物执行标准 | 符合要求 | 符合
25 | 中国石油天然气股份有限公司四川广元销售分公司大巴口加油站 | 中国石油天然气股份有限公司四川广元销售分公司广元油库 | 车用柴油 | 0号 | 2025-11-03（购进日期） | 广元产品质量监督检验所 | 朝天区 | 硫含量/mg/kg | ≤10 | 2.05 | 符合
[8 empty] | 凝点/℃ | ≤0 | -10 | 符合
[8 empty] | 冷滤点/℃ | ≤4 | -3 | 符合
[8 empty] | 闪点（闭口）/℃ | ≥60 | 72.5 | 符合
[8 empty] | 十六烷指数 | ≥46 | 54.3 | 符合
[8 empty] | 馏程50%回收温度℃ | ≤300 | 261.5 | 符合
[8 empty] | 馏程90%回收温度℃ | ≤355 | 332.5 | 符合
[8 empty] | 馏程95%回收温度℃ | ≤365 | 355.5 | 符合
[8 empty] | 密度（20℃）/kg/m³ | 810~845 | 825 | 符合
26 | 广元经济技术开发区张琳农资经营部（个体工商户） | 贵州西洋实业有限公司 | 复合肥料 | 25kg/袋 | 2025-03-02/1740899248815 | 广元产品质量监督检验所 | 经开区 | 总氮% | ≥ 15（-1.5） | 15.4 | 符合
[8 empty] | 有效磷含量% | ≥ 15（-1.5） | 15.2 | 符合
[8 empty] | 钾含量% | ≥ 15（-1.5） | 15.1 | 符合
[8 empty] | 总养分% | ≥ 45 | 45.7 | 符合
[8 empty] | 粒度（1.00~4.75mm或3.35~5.60mm）% | ≥90 | 93.8 | 符合
[8 empty] | 肥料标识 | 养分含量、名称中的禁用语、添加物、添加物执行标准 | 符合要求 | 符合
27 | 广元福惠商贸有限公司 | 纳爱斯成都有限责任公司 | 超能离子去油洗洁精 | 500克/瓶 | 20280124X01 | 广元产品质量监督检验所 | 昭化区 | 总有效物含量% | ≥15 | 15.61 | 符合
[8 empty] | pH | 4.0-10.5 | 8.3 | 符合
[8 empty] | 甲醛% | ≤0.05 | 未检出（3ug/g） | 符合
[8 empty] | 总砷（以As计）mg/kg | ≤3.0 | 未检出 | 符合
[8 empty] | 重金属（以Pb计）mg/kg | ≤30 | 未检出 | 符合
[8 empty] | 菌落总数CFU/g | ≤1000 | <10 | 符合
[8 empty] | 大肠菌群CFU/g | ≤30 | <10 | 符合
28 | 广元航海石油有限公司利州区水柜路加油站 | 中国石油天然气股份有限公司四川广元销售分公司广元油库 | 车用汽油 | 92号国VIB | 2025-10-26(购进日期) | 广元产品质量监督检验所 | 利州区 | 研究法辛烷值RON | ≥92 | 92.9 | 符合
[8 empty] | 密度（20℃）kg/m³ | 720~775 | 738 | 符合
[8 empty] | 铅含量/g/L | ≤0.005 | 未检出 | 符合
[8 empty] | 馏程10%蒸发温度℃ | ≤70 | 58 | 符合
[8 empty] | 馏程50%蒸发温度℃ | ≤110 | 89.5 | 符合
[8 empty] | 馏程90%蒸发温度℃ | ≤190 | 162 | 符合
[8 empty] | 馏程终馏点℃ | ≤205 | 191 | 符合
[8 empty] | 馏程残留量（体积分数）% | ≤2 | 0.8 | 符合
[8 empty] | 胶质含量未洗胶质含量mg/100mL | ≤30 | ＜0.5 | 符合
[8 empty] | 胶质含量溶剂洗胶质含量mg/100mL | ≤5 | ＜0.5 | 符合
[8 empty] | 硫含量/mg/kg | ≤10 | 4.1 | 符合
[8 empty] | 苯含量（体积分数）/% | ≤0.8 | 0.54 | 符合
[8 empty] | 芳烃含量（体积分数）% | ≤35 | 15.5 | 符合
[8 empty] | 烯烃含量（体积分数）% | ≤15 | 7.8 | 符合
[8 empty] | 氧含量（质量分数）% | ≤2.7 | 0.72 | 符合
[8 empty] | 甲醇含量（质量分数）% | ≤0.3 | 0.003 | 符合
[8 empty] | 锰含量g/L | ≤0.002 | 未检出 | 符合
[8 empty] | 铁含量g/L | ≤0.01 | 未检出 | 符合
29 | 苍溪县品诚建材经营部（个体工商户） | 立邦装饰材料（广州）有限公司 | 合成树脂乳液墙面涂料 | 17升/桶 | 2025-09-03/C20250903604M614 | 广元产品质量监督检验所 | 苍溪县 | 低温稳定性(3次循环) | 三次循环不变质 | 未见明显结块、凝聚及组成物的变化 | 符合
[8 empty] | 施工性 | 刷涂二道无障碍 | 所得涂层平整未见明显针孔、打卷、刮涂无明显障碍 | 符合
[8 empty] | 干燥时间（表干）h | ≤2 | 1.1 | 符合
[8 empty] | 耐碱性 | 24h无异常 | 3块试板均未出现起泡、粉化、剥落、明显变色等涂膜缺陷。 | 符合
[8 empty] | 对比率 | ≥0.90 | 0.92 | 符合
30 | 沃尔玛（四川）百货有限公司广元苑路分店 | 北京金佰利个人卫生用品有限公司 | 高洁丝海岛奢宠纯棉系列卫生巾 | 240mm | 2025-08-08/NJ0220250808 | 广元产品质量监督检验所 | 利州区 | 细菌菌落总数cfu/g | ≦200 | 40 | 符合 | 现场点选
[8 empty] | 大肠菌群 | 不得检出 | 未检出 | 符合
[8 empty] | 绿脓杆菌 | 不得检出 | 未检出 | 符合
[8 empty] | 金黄色葡萄球菌 | 不得检出 | 未检出 | 符合
[8 empty] | 溶血性链球菌 | 不得检出 | 未检出 | 符合
[8 empty] | 真菌菌落总数cfu/g | ≦100 | 未检出 | 符合
31 | “你点我检”活动现场监督组 | 尤妮佳生活用品（中国）有限公司 | 苏菲温柔肌日用纤巧卫生巾 | 23㎝ | 2023-11-24 | 广元产品质量监督检验所 | 利州区 | 细菌菌落总数cfu/g | ≦200 | 40 | 符合 | 现场点选
[8 empty] | 大肠菌群 | 不得检出 | 未检出 | 符合
[8 empty] | 绿脓杆菌 | 不得检出 | 未检出 | 符合
[8 empty] | 金黄色葡萄球菌 | 不得检出 | 未检出 | 符合
[8 empty] | 溶血性链球菌 | 不得检出 | 未检出 | 符合
[8 empty] | 真菌菌落总数cfu/g | ≦100 | 未检出 | 符合